## Tabelle1
Datum | Fluessigkeit | Lfd.Nr. | Kapillare | Kapillarkonstante | Temp. [°C] | [K] | system. Fehler Temp. | Abweichung Temp. | kinematische Viskositaet [mm²/s] | Standardabweichnung kinematische Viskositaet [mm²/s] | Hagenbachkorrektur [s] | Messzeit 1 [s] | Messzeit 2 [s] | Messzeit 3 [s] | Mittelwert Messzeit [s] | korrigierter Mittelwert [s] | kinematische Viskositaet_berechnet [mm²/s] | Abweichung Viskosität [mm²/s] | 1/T [1/K] | ln(kin. Vis)
2017-08-03 | Shell Tellus S2 M |  | III | 0.95856 | 15 | 288.15 | 0 | 288.15 | 182.67582 | 0.06934394 | 0 | 190.49 | 190.62 | 190.61 | 190.5733 | 190.5733 | 182.6759744 | 0.0001544 | 0.003470415 | 5.207713
2017-08-03 | Shell Tellus S2 M |  | III | 0.95856 | 20 | 293.15 | 0 | 293.15 | 133.11173 | 0.05450603 | 0 | 138.93 | 138.85 | 138.82 | 138.8667 | 138.8667 | 133.112032 | 0.000302 | 0.003411223 | 4.891189
2017-08-03 | Shell Tellus S2 M |  | III | 0.95856 | 25 | 298.15 | 0 | 298.15 | 99.14013 | 0.02412323 | 0.001 | 103.43 | 103.45 | 103.4 | 103.4267 | 103.4257 | 99.13970704 | 0.00042296 | 0.003354016 | 4.596534
2017-08-03 | Shell Tellus S2 M |  | III | 0.95856 | 30 | 303.15 | 0 | 303.15 | 75.3355 | 0.03873974 | 0.001 | 78.64 | 78.57 | 78.57 | 78.59333 | 78.59233 | 75.33546704 | 3.296e-05 | 0.003298697 | 4.321951
2017-08-03 | Shell Tellus S2 M |  | III | 0.95856 | 35 | 308.15 | 0 | 308.15 | 58.38754 | 0.005534249 | 0.002 | 60.92 | 60.91 | 60.91 | 60.91333 | 60.91133 | 58.38716768 | 0.00037232 | 0.003245173 | 4.067103
2017-08-03 | Shell Tellus S2 M |  | II | 0.098232745 | 40 | 313.15 | 0 | 313.15 | 46.07771 | 0.1030383 | 0 | 470.2 | 468.87 | 468.13 | 469.0667 | 469.0667 | 46.07771 | 3.745333e-06 | 0.003193358 | 3.830329
2017-08-03 | Shell Tellus S2 M |  | II | 0.098232745 | 45 | 318.15 | 0 | 318.15 | 36.86773 | 0.003719032 | 0 | 375.38 | 375.32 | 375.31 | 375.3367 | 375.3367 | 36.87035 | 0.002621066 | 0.003143171 | 3.607337
2017-08-03 | Shell Tellus S2 M |  | II | 0.098232745 | 50 | 323.15 | 0 | 323.15 | 30.01731 | 0.02806662 | 0 | 305.37 | 305.9 | 305.45 | 305.5733 | 305.5733 | 30.01731 | 2.667867e-06 | 0.003094538 | 3.401774
2017-08-03 | Shell Tellus S2 M |  | II | 0.098232745 | 55 | 328.15 | 0 | 328.15 | 24.69997 | 0.05571913 | 0 | 252.09 | 251.21 | 251.03 | 251.4433 | 251.4433 | 24.69997 | 1.154717e-06 | 0.003047387 | 3.206802
2017-08-03 | Shell Tellus S2 M |  | II | 0.098232745 | 60 | 333.15 | 0 | 333.15 | 20.59515 | 0.0126691 | 0 | 209.8 | 209.55 | 209.62 | 209.6567 | 209.6567 | 20.59515 | 1.257833e-07 | 0.003001651 | 3.025056
2017-08-03 | Shell Tellus S2 M |  | II | 0.098232745 | 65 | 338.15 | 0 | 338.15 | 17.41716 | 0.01522608 | 0 | 177.46 | 177.15 | 177.305 | 177.305 | 177.305 | 17.41716 | 0 | 0.002957267 | 2.857456
2017-08-03 | Shell Tellus S2 M |  | II | 0.098232745 | 35 | 308.15 | 0 | 308.15 | 58.37317 | 0.0402914 | 0 | 594.7 | 593.93 | 594.07 | 594.2333 | 594.2333 | 58.37317 | 1.503833e-06 | 0.003245173 | 4.066856
Note on J1: Administrator: Wert aus dem Protokoll
Note on J12: Administrator: berechnete Viskosität benutzt (Zelle P10), da Fehler bei der 3. Messung und daher auch kein Protokoll( weil Messung nicht mehr gestoppt wurde)
Note on O12: Administrator: Mittelwert aus 1. und 2. Messung
Note on R1: Administrator: Berechnung in Excel erfolgt
Note on S1: Administrator: Differenz berechnete-protokollierte Viskosität